## Planilha Mestre
Função desejada para o produto | Importância (%) | 1° Material Escolhido
Estabilidade Dimensional |  | PP
Resistir estiramento
Resistir choques e vibrações
Suportar montagem | 20 | 2° Material Escolhido
Suportar cargas | 30
Resistir a riscos |  | POM
Facilitar soldagem e metalização
Peça lisa, deslizantes
Leveza
Reduzir custo | 50
Resistir temperatura alta
Isolante elétrico
Soma das importâncias | 100

## Função x Propriedade
Função desejada para o produto | Propriedade relacionada com a função desejada | Importância (%) | ABS | PC | PVC | POM | PEAD | PEBD | PA | PBT | PET | PP | Nota | Desempenho
Estabilidade Dimensional | Baixa- Contração | 0 | 9 | 10 | 8 | 2 | 1 | 4 | 6 | 7 | 5 | 3 | 1 | Fraco
| Baixa- Absorção de umidade | 0 | 2 | 4 | 9 | 3 | 6 | 6 | 1 | 8 | 6 | 10 | 2
Resistir estiramento | Alta- Resistência a tração | 0 | 3 | 7 | 5 | 8 | 2 | 1 | 10 | 6 | 9 | 4 | 3
Resistir choques e vibrações | Alta- Resistência ao impacto | 0 | 8 | 9 | 3 | 6 | 4 | 10 | 2 | 7 | 1 | 5 | 4
Suportar montagem | Alto- Módulo de flexão | 20 | 4 | 6 | 10 | 8 | 2 | 1 | 9 | 5 | 7 | 3 | 5
Suportar cargas | Alta- Resistência a flexão | 10 | 4 | 7 | 6 | 8 | 3 | 2 | 10 | 5 | 9 | 1 | 6
| Alto- Alongamento na ruptura | 10 | 2 | 6 | 7 | 4 | 10 | 9 | 1 | 5 | 3 | 8 | 7
| Alta- Resistência a compressão | 10 | 4 | 8 | 2 | 7 | 3 | 1 | 10 | 5 | 6 | 9 | 8
Resistir a riscos | Alta- Dureza superficial | 0 | 4 | 7 | 5 | 9 | 2 | 1 | 10 | 8 | 6 | 3 | 9
Facilitar soldagem e metalização | Alto- HDT | 0 | 4 | 7 | 2 | 9 | 3 | 1 | 10 | 8 | 6 | 5 | 10 | Forte
Peça lisa, deslizantes | Baixo- Coeficiente de atrito | 0 | 2 | 1 | 4 | 10 | 3 | 6 | 9 | 8 | 7 | 5
Leveza | Baixa- Densidade | 0 | 7 | 5 | 2 | 1 | 8 | 9 | 6 | 4 | 3 | 10
Reduzir custo | Baixo- Valor R$/Kg | 50 | 5 | 1 | 6 | 7 | 9 | 8 | 2 | 4 | 3 | 10
Resistir temperatura alta | Alta- Temperatura de uso continuo | 0 | 4 | 9 | 2 | 6 | 3 | 1 | 7 | 10 | 8 | 5
Isolante elétrico | Alta- Rigidez dielétrica | 0 | 4 | 1 | 8 | 5 | 6 | 7 | 10 | 2 | 3 | 9
|  | Resultados | 430 | 380 | 650 | 700 | 650 | 540 | 490 | 450 | 470 | 740
|  | Maior valor | 740 |  | 2° Maior valor |  | 700
|  | 1° Plástico escolhido | PP |  | 2° Plástico escolhido |  | POM

## Tabela de Propriedades
Normas | ASTM D792 | ASTM D570 |  | ASTM D3702 | ASTM D638 | ASTM D638 | ASTM D638 | ASTM D790 | ASTM D790 | ASTM D695 | ASTM D785 | ASTM D256 | ASTM D696 | ASTM D648 |  | ASTM D149
Property | Specific Gravity | Water Absorption | Contracion | Coefficient of Friction | Tensile Strength | Tensile Modulus of Elasticity | Tensile Elongation | Flexural Strength | Flexural Modulus | Compressive Strength | Hardness Rockwell | Izod Impact | Coefficient of Linear Thermal Expansion | Heat Deflection Temperature | Max continuous service temperature in air | Dielectric Strength
Propriedades | Gravidade Específica | Absorção de água | Contração | Coeficiente de Fricção | Resistência à Tração | Módulo de Elasticidade | Elongamento á Tensão | Resistência à Flexão | Módulo de Flexão | Resistência à compressão | Dureza Rockwell | Resistência ao Impacto Izod | Coeficiente de expansão térmica Linear | Temperatura de Deflexão Térmica | Temperatura máxima de serviço contínuo no ar | Rigidez Dielétrica | Custo do Material
MATERIAIS | g/cm3 | % | % | Adimensional | psi | psi | % | psi | psi | psi | Adimensional | ft*lbs/in | in/in/°F x 10-5 | °F | °F | V/mil | R$ / Kg
ABS | 1.04 | 0.30 | 0.8 | 0.35 | 4.1 | 310 | 32 | 9.1 | 304 | 2.9 | R102 | 7.7 | 5.6 | 200 | 160 | 450 | 7.06
PC | 1.20 | 0.15 | 0.7 | 0.38 | 9.5 | 345 | 135 | 13.5 | 345 | 12.5 | R118 | 14.0 | 3.8 | 280 | 240 | 380 | 18
PVC | 1.42 | 0.06 | 1 | 0.27 | 7.5 | 411 | 350 | 12.8 | 481 | 1.95 | R115 | 1.0 | 3.2 | 171 | 140 | 544 | 7
POM | 1.42 | 0.25 | 2 | 0.2 | 10 | 380 | 75 | 14.3 | 420 | 4.5 | R120 | 1.5 | 6.8 | 336 | 185 | 500 | 6.72
PEAD | 0.96 | 0.10 | 2.8 | 0.28 | 4 | 280 | 600 | 8 | 200 | 2.1 | R81 | 1.1 | 7.0 | 172 | 150 | 500 | 5.79
PEBD | 0.92 | 0.10 | 1.5 | 0.26 | 1.4 | 245 | 500 | 7.8 | 30 | 1.7 | R70 | no break | 6.0 | 122 | 120 | 520 | 6.11
PA | 1.16 | 1.2 | 1.3 | 0.22 | 11.7 | 400 | 25 | 16 | 450 | 13.5 | R125 | 0.8 | 5.0 | 410 | 230 | 600 | 16.95
PBT | 1.30 | 0.08 | 1.2 | 0.25 | 8.7 | 425 | 90 | 12 | 330 | 3.5 | R120 | 1.5 | 4.64 | 310 | 245 | 400 | 13
PET | 1.38 | 0.10 | 1.4 | 0.25 | 11.5 | 470 | 70 | 15 | 400 | 3.7 | R117 | 0.7 | 3.9 | 240 | 230 | 400 | 10.09
PP | 0.91 | 0.01 | 1.7 | 0.26 | 5.4 | 240 | 400 | 7.25 | 225 | 5.75 | R92 | 1.2 | 4.3 | 210 | 180 | 550 | 5.67
Note on B4: Leandro: A densidade é a massa por unidade de volume de um material. A gravidade específica é uma medida da proporção de massa de um determinado volume de material a 23 ° C para o mesmo volume de água desionizada. Normalmente, é medido em g / cm3. A gravidade específica e densidade são diretamente relacionada; quanto maior a gravidade específica mais denso ou mais pesado um material é.
Note on C4: Leandro: A absorção de água é usado para determinar a quantidade de água absorvida por um material sob as condições especificadas. Fatores que afetam a absorção de água incluem: tipo de plástico, aditivos utilizados, temperatura e tempo de exposição. É expresso em porcentagem que representa a relação entre o peso de água absorvida por um material, com o peso do material seco. Quanto maior for a absorção de água de um materia, mais água absorverá durante um determinado período de tempo.
Note on D4: Leandro: Contração após 24 horas
Note on E4: Leandro: O coeficiente de atrito dinâmico é a cinética (movimento) da resistência de uma superfície a ser arrastado através de uma outra. O valor adimensional, é a razão entre a força requerida para deslizar as superfícies para a força perpendicular às superfícies. Um COF baixo indica que as superfícies são mais lisa, ou que existe uma menor resistência a um movimento de deslizamento.
Note on F4: Leandro: A resistência à tracção é a força necessária para romper um material quando aplicada uma força de tracção através de uma área especificada. Quanto maior for a resistência à tracção do material, mais forte em aplicações de tração.
Note on G4: Leandro: O módulo de elasticidade é a razão entre o stress à tensão através de uma região de um material elástico. Um elevado módulo de tracção significa que o material é rígido, ou que mais stress é necessária para produzir uma determinada quantidade de tensão.
Note on H4: Leandro: Alongamento à tracção é a medida da deformação de um material quando é aplicada uma força de tracção. É a relação entre o comprimento alterado e o comprimento original. Materiais com alongamentos alto, tem mais elasticidade, exibem mais deformação e são, portanto, mais maleável ou dúctil.
Note on I4: Leandro: A resistência à flexão é a pressão necessária para romper quando é aplicada uma força de flexão através de uma área especificada. Quanto maior for a resistência à flexão mais forte o material é em aplicações de flexão.
Note on J4: Leandro: O módulo de flexão é a razão entre o stress à tensão de flexão aplicado através da região de um material elástico. Um módulo de flexão elevado significa que o material é rígido, ou que mais stress é necessária para produzir uma determinada quantidade de tensão.
Note on K4: Leandro: A resistência à compressão é a pressão necessária para romper um material quando é aplicada uma força de compressão através de uma área especificada. Quanto maior a resistência à compressão do material é mais forte em aplicações de compressão.
Note on L4: Leandro: O ensaio de Dureza Rockwell é um método geral para medir a dureza de um material. Embora o teste de dureza não dá uma medida direta de quaisquer propriedades de desempenho, dureza correlaciona-se com força, resistência ao desgaste, e outras propriedades. Testes de dureza é amplamente utilizado para avaliação de material devido a sua simplicidade e baixo custo relativo para a medição direta de muitas propriedades. Números de dureza não têm unidades e para os plásticos são comumente dado nas escalas R, L, M, E e K. Quanto maior o número de dureza em cada uma das escalas, mais duro é o material.
Note on M4: Leandro: É um teste feito em um corpo de prova entalhado, que mede a resistência dos materiais ao impacto de um pêndulo. Impacto Izod é definida como a energia cinética necessária para romper o corpo de prova. Quanto maior for o valor, maior a resistência ao impacto e o material também é considerado de difícil quebra.
Note on N4: É a alteração no comprimento de um corpo de prova, resultante do aumento de um grau de temperatura. Ele é utilizado para determinar a taxa na qual um material se expande em função da temperatura. Quanto maior o valor mais um material se expande e contrai com as mudanças de temperatura.
Note on O4: Leandro: Temperatura de deflexão térmica é definida como a temperatura à qual uma barra de ensaio padrão, enverga sob uma carga específicada (66 Psi). Ela é utilizado para determinar a resistência ao calor de curto prazo. Quanto maior a temperatura de deflexão térmica mais calor ele pode suportar sob carga.
Note on P4: Leandro: É a temperatura máxima que o material pode ser usado em aplicações intermitentes. O índice térmico de um material é uma indicação da capacidade do material de reter uma propriedade física particular, após exposição a temperaturas elevadas e / ou em períodos de tempo prolongados. O valor do Índice térmica pode ser considerada como a máxima temperatura abaixo do qual o material vai reter propriedades suficientes (normalmente 50% do valor inicial) para a aplicação pretendida ao longo de um tempo de vida útil razoável.
Note on Q4: Leandro: Rigidez dielétrica é uma medida da resistência eléctrica de um material como um isolante. Resistência dielétrica é definida como a máxima tensão necessária para produzir uma falha dielétrica através do material e é expresso em Volts por unidade de espessura. Quanto maior for a resistência dielétrica do material, melhor é a sua qualidade como um isolante.

## Matriz-tabela PROCV
430 | ABS
380 | PC
650 | PVC
700 | POM
650 | PEAD
540 | PEBD
490 | PA
450 | PBT
470 | PET
740 | PP